## DATOS
Anexo 13
Datos recolectados Después de implementar la propuesta
FECHA | TIPO DE LADRILLO | HORA | HUMEDAD | DUREZA KG/CM2 | RETENIDO | PESO LADRILLO KG | TEMP INYECION C | VELOCIDAD HZ | UNIDADES X FILA | UNIDADES SECAS X CICLO | TIEMPO DE CICLO | RENDIEMIENTO POR HORS | UNIDADES SECAS X HORA | CANTIDAD FISURADOS X CICLO | % FISURADOS
05-agosto-2023 | FAROL LISO | 8:00 | 20% | 1.5 | 32.1% | 5.075 | 160 | 31.5 | 16 | 2666 | 1:22 | 1:00 | 1950.732 | 20 | 0.7502%
| FAROL LISO | 8:20 | 20% | 1.5 | 32.1% | 5.075 | 160 | 31.5 | [7 empty] | Relacion dureza humedad |  | Relacion dureza humedad |  | Relacion dureza humedad
| FAROL LISO | 9:00 | 20% | 1.5 | 32.1% | 5.075 | 160 | 31.5 | [7 empty] | % humedad | Dureza Kg/cm2 | humedad | DUREZA KG/CM2 | % humedad | Dureza Kg/cm2
| FAROL LISO | 9:22 | 20% | 1.5 | 32.1% | 5.075 | 160 | 31.5 | [7 empty] | 23.4% | 1.2 | 22.25% | 1.2 | 23.4% | 1.2
05-agosto-2023 | FAROL LISO | 10:00 | 20% | 1.5 | 32.1% | 5.075 | 160 | 31.5 | 16 | 2666 | 1:22 | 1:00 | 1950.732 | 21 | 0.7877% | 22.6% | 1.3 | 21.5% | 1.3 | 22.6% | 1.3
| FAROL LISO | 10:20 | 20.75% | 1.4 | 32.1% | 5.075 | 160 | 31.5 | [7 empty] | 21.8% | 1.4 | 20.75% | 1.4 | 21.8% | 1.4
| FAROL LISO | 10:40 | 19.25% | 1.6 | 32.1% | 5.075 | 160 | 31.5 | [7 empty] | 21% | 1.5 | 20% | 1.5 | 21% | 1.5
| FAROL LISO | 11:22 | 19.25% | 1.6 | 32.1% | 5.075 | 160 | 31.5 | [7 empty] | 20.2% | 1.6 | 19.25% | 1.6 | 20.2% | 1.6
05-agosto-2023 | FAROL LISO | 12:00 | 19.25% | 1.6 | 32.1% | 5.075 | 160 | 31.5 | 16 | 2666 | 1:22 | 1:00 | 1950.732 | 5 | 0.1875% | 19.4% | 1.7 | 18.5% | 1.7 | 19.4% | 1.7
| FAROL LISO | 12:20 | 19.25% | 1.6 | 32.1% | 5.075 | 160 | 31.5 | [7 empty] | 18.6% | 1.8 | 17.75% | 1.8 | 18.6% | 1.8
| FAROL LISO | 12:40 | 19.25% | 1.6 | 32.1% | 5.075 | 160 | 31.5 | [7 empty] | 17.8% | 1.9 | 17% | 1.9 | 17.8% | 1.9
| FAROL LISO | 13:22 | 19.25% | 1.6 | 32.1% | 5.075 | 160 | 31.5
08-agosto-2023 | FAROL LISO | 8:00 | 20% | 1.5 | 29.7% | 5.197 | 160 | 31.5 | 16 | 2666 | 1:22 | 1:00 | 1950.732 | 17 | 0.6377%
| FAROL LISO | 8:20 | 20% | 1.5 | 29.7% | 5.197 | 160 | 31.5 | [9 empty] | 20% | 1.5 | 21% | 1.5
| FAROL LISO | 9:00 | 20% | 1.5 | 29.7% | 5.197 | 160 | 31.5 | [9 empty] | 18.5% | 1.7 | 19.4% | 1.7
| FAROL LISO | 9:22 | 20% | 1.5 | 29.7% | 5.197 | 160 | 31.5
08-agosto-2023 | FAROL LISO | 10:00 | 20% | 1.5 | 29.7% | 5.197 | 160 | 31.5 | 16 | 2540 | 1:22 | 1:00 | 1858.537 | 10 | 0.3937%
| FAROL LISO | 10:20 | 20% | 1.5 | 29.7% | 5.197 | 160 | 31.5 | [10 empty] | 1.5% |  | 1.6%
| FAROL LISO | 10:40 | 20% | 1.5 | 29.7% | 5.197 | 160 | 31.5
| FAROL LISO | 11:22 | 20% | 1.5 | 29.7% | 5.197 | 160 | 31.5 | [10 empty] | 0.75% |  | 0.8%
08-agosto-2023 | FAROL LISO | 12:00 | 20.75% | 1.4 | 29.7% | 5.197 | 160 | 31.5 | 16 | 2540 | 1:22 | 1:00 | 1858.537 | 70 | 2.756%
| FAROL LISO | 12:20 | 21.5% | 1.3 | 29.7% | 5.197 | 160 | 31.5
| FAROL LISO | 12:40 | 22.25% | 1.2 | 29.7% | 5.197 | 160 | 31.5
| FAROL LISO | 13:22 | 22.25% | 1.2 | 29.7% | 5.197 | 160 | 31.5
08-agosto-2023 | FAROL LISO | 14:00 | 18.5% | 1.7 | 29.7% | 5.197 | 160 | 32.5 | 16 | 2666 | 1:19 | 1:00 | 2024.81 | 15 | 0.5626%
| FAROL LISO | 14:20 | 18.5% | 1.7 | 29.7% | 5.197 | 160 | 32.5
| FAROL LISO | 14:40 | 18.5% | 1.7 | 29.7% | 5.197 | 160 | 32.5
| FAROL LISO | 15:19 | 18.5% | 1.7 | 29.7% | 5.197 | 160 | 32.5
09-agosto-2023 | FAROL LISO | 8:00 | 21.5% | 1.3 | 31% | 5.4 | 160 | 32 | 16 | 2640 | 1:20 | 1:00 | 1980 | 49 | 1.856%
| FAROL LISO | 8:20 | 20% | 1.5 | 31% | 5.4 | 160 | 32
| FAROL LISO | 9:00 | 19.3% | 1.6 | 31% | 5.4 | 160 | 32
| FAROL LISO | 9:20 | 18.5% | 1.7 | 31% | 5.4 | 160 | 32
09-agosto-2023 | FAROL LISO | 10:00 | 21.5% | 1.3 | 31% | 5.4 | 160 | 30 | 16 | 2540 | 1:26 | 1:00 | 1772.093 | 20 | 0.7874%
| FAROL LISO | 10:20 | 21.5% | 1.3 | 31% | 5.4 | 160 | 30
| FAROL LISO | 10:40 | 19.3% | 1.6 | 31% | 5.4 | 160 | 30
| FAROL LISO | 11:26 | 18.5% | 1.7 | 31% | 5.4 | 160 | 30
09-agosto-2023 | FAROL LISO | 12:00 | 19.3% | 1.6 | 31% | 5.4 | 160 | 31.5 | 16 | 2586 | 1:22 | 1:00 | 1892.195 | 33 | 1.276%
| FAROL LISO | 12:20 | 18.5% | 1.7 | 31% | 5.4 | 160 | 31.5
| FAROL LISO | 12:40 | 18.5% | 1.7 | 31% | 5.4 | 160 | 31.5
| FAROL LISO | 13:22 | 18.5% | 1.7 | 31% | 5.4 | 160 | 31.5
09-agosto-2023 | FAROL LISO | 14:00 | 21.5% | 1.3 | 31% | 5.4 | 160 | 29 | 15 | 2470 | 1:30 | 1:00 | 1646.667 | 25 | 1.012%
| FAROL LISO | 14:20 | 20% | 1.5 | 31% | 5.4 | 160 | 29
| FAROL LISO | 14:40 | 20% | 1.5 | 31% | 5.4 | 160 | 29
| FAROL LISO | 15:30 | 19.3% | 1.6 | 31% | 5.4 | 160 | 29
10-agosto-2023 | FAROL LISO | 8:00 | 19.3% | 1.6 | 32.6% | 5.3 | 160 | 32 | 16 | 2630 | 1:20 | 1:00 | 1972.5 | 22 | 0.8365%
| FAROL LISO | 8:20 | 20% | 1.5 | 32.6% | 5.3 | 160 | 32
| FAROL LISO | 9:00 | 19.3% | 1.6 | 32.6% | 5.3 | 160 | 32
| FAROL LISO | 9:20 | 19.3% | 1.6 | 32.6% | 5.3 | 160 | 32
10-agosto-2023 | FAROL LISO | 10:00 | 22.5% | 1.2 | 32.6% | 5.3 | 160 | 29 | 15 | 2450 | 1:30 | 1:00 | 1633.333 | 33 | 1.347%
| FAROL LISO | 10:20 | 21.5% | 1.3 | 32.6% | 5.3 | 160 | 29
| FAROL LISO | 10:40 | 20.75% | 1.4 | 32.6% | 5.3 | 160 | 29
| FAROL LISO | 11:30 | 20% | 1.5 | 32.6% | 5.3 | 160 | 29
10-agosto-2023 | FAROL LISO | 12:00 | 20.75% | 1.4 | 32.6% | 5.3 | 160 | 31.5 | 15 | 2450 | 1:22 | 1:00 | 1792.683 | 38 | 1.551%
| FAROL LISO | 12:20 | 20.75% | 1.4 | 32.6% | 5.3 | 160 | 31.5
| FAROL LISO | 12:40 | 20.75% | 1.4 | 32.6% | 5.3 | 160 | 31.5
| FAROL LISO | 13:22 | 20.75% | 1.4 | 32.6% | 5.3 | 160 | 31.5
10-agosto-2023 | FAROL LISO | 14:00 | 19.3% | 1.6 | 32.6% | 5.3 | 160 | 31 | 15 | 2450 | 1:24 | 1:00 | 1750 | 10 | 0.4082%
| FAROL LISO | 14:20 | 19.3% | 1.6 | 32.6% | 5.3 | 160 | 31
| FAROL LISO | 14:40 | 19.3% | 1.6 | 32.6% | 5.3 | 160 | 31
| FAROL LISO | 15:24 | 19.3% | 1.6 | 32.6% | 5.3 | 160 | 31
10-agosto-2023 | FAROL LISO | 14:00 | 19.3% | 1.6 | 32.6% | 5.3 | 160 | 31 | 15 | 2450 | 1:24 | 1:00 | 1750 | 10 | 0.4082%
| FAROL LISO | 14:20 | 19.3% | 1.6 | 32.6% | 5.3 | 160 | 31
| FAROL LISO | 14:40 | 19.3% | 1.6 | 32.6% | 5.3 | 160 | 31
| FAROL LISO | 15:24 | 19.3% | 1.6 | 32.6% | 5.3 | 160 | 31
11-agosto-2023 | FAROL LISO | 8:00 | 19.3% | 1.6 | 28.6% | 5.398 | 160 | 31.5 | 16 | 2600 | 1:22 | 1:00 | 1902.439 | 22 | 0.8462%
| FAROL LISO | 8:20 | 19.3% | 1.6 | 28.6% | 5.398 | 160 | 31.5
| FAROL LISO | 9:00 | 19.3% | 1.6 | 28.6% | 5.398 | 160 | 31.5
| FAROL LISO | 9:22 | 19.3% | 1.6 | 28.6% | 5.398 | 160 | 31.5
11-agosto-2023 | FAROL LISO | 10:00 | 18.5% | 1.7 | 28.6% | 5.3 | 160 | 32 | 16 | 2660 | 1:20 | 1:00 | 1995 | 15 | 0.5639%
| FAROL LISO | 10:20 | 18.5% | 1.7 | 28.6% | 5.3 | 160 | 32
| FAROL LISO | 10:40 | 18.5% | 1.7 | 28.6% | 5.3 | 160 | 32
| FAROL LISO | 11:20 | 18.5% | 1.7 | 28.6% | 5.3 | 160 | 32
11-agosto-2023 | FAROL LISO | 12:00 | 18.5% | 1.7 | 28.6% | 5.3 | 160 | 32 | 16 | 2670 | 1:20 | 1:00 | 2002.5 | 10 | 0.3745%
| FAROL LISO | 12:20 | 18.5% | 1.7 | 28.6% | 5.3 | 160 | 32
| FAROL LISO | 12:40 | 18.5% | 1.7 | 28.6% | 5.3 | 160 | 32
| FAROL LISO | 13:20 | 18.5% | 1.7 | 28.6% | 5.3 | 160 | 32
14-agosto-2023 | FAROL LISO | 8:00 | 19.3% | 1.6 | 29.5% | 5.5 | 160 | 32 | 16 | 2650 | 1:20 | 1:00 | 1987.5 | 12 | 0.4528%
| FAROL LISO | 8:20 | 20.75% | 1.4 | 29.5% | 5.5 | 160 | 32
| FAROL LISO | 9:00 | 18.5% | 1.7 | 29.5% | 5.5 | 160 | 32
| FAROL LISO | 9:20 | 18.5% | 1.7 | 29.5% | 5.5 | 160 | 32
14-agosto-2023 | FAROL LISO | 12:00 | 20% | 1.5 | 29.5% | 5.5 | 160 | 32 | 16 | 2670 | 1:20 | 1:00 | 2002.5 | 15 | 0.5618%
| FAROL LISO | 12:20 | 20% | 1.5 | 29.5% | 5.5 | 160 | 32
| FAROL LISO | 12:40 | 20% | 1.5 | 29.5% | 5.5 | 160 | 32
| FAROL LISO | 13:20 | 20% | 1.5 | 29.5% | 5.5 | 160 | 32
15-agosto-2023 | FAROL LISO | 8:00 | 20% | 1.5 | 31% | 5.4 | 160 | 32 | 16 | 2600 | 1:20 | 1:00 | 1950 | 15 | 0.5769%
| FAROL LISO | 8:20 | 20% | 1.5 | 31% | 5.4 | 160 | 32
| FAROL LISO | 9:00 | 20% | 1.5 | 31% | 5.4 | 160 | 32
| FAROL LISO | 9:20 | 20% | 1.5 | 31% | 5.4 | 160 | 32
15-agosto-2023 | FAROL LISO | 12:00 | 19.3% | 1.6 | 31% | 5.4 | 160 | 32 | 16 | 2600 | 1:20 | 1:00 | 1950 | 23 | 0.8846%
| FAROL LISO | 12:20 | 18.5% | 1.7 | 31% | 5.4 | 160 | 32
| FAROL LISO | 12:40 | 18.5% | 1.7 | 31% | 5.4 | 160 | 32
| FAROL LISO | 13:20 | 18.5% | 1.7 | 31% | 5.4 | 160 | 32

## BASE DE DATOS PARA DOE
Anexo 13
Datos recolectados Después de implementar la propuesta
FECHA | HORA | TIPO DE LADRILLO | HUMEDAD | DUREZA KG/CM2 | VELOCIDAD HZ | TEMP INYECION C | UNIDADES SECAS X CICLO | CANTIDAD FISURADOS X CICLO | % FISURADOS
05-agosto-2023 | 8:00 | FAROL LISO | 20% | 1.5 | 31.5 | 160 | 2666 | 20 | 0.7502%
| 8:20 | FAROL LISO | 20% | 1.5 | 31.5 | 160
| 9:00 | FAROL LISO | 20% | 1.5 | 31.5 | 160
| 9:22 | FAROL LISO | 20% | 1.5 | 31.5 | 160
05-agosto-2023 | 10:00 | FAROL LISO | 20% | 1.5 | 31.5 | 160 | 2666 | 21 | 0.7877%
| 10:20 | FAROL LISO | 20.75% | 1.4 | 31.5 | 160
| 10:40 | FAROL LISO | 19.25% | 1.6 | 31.5 | 160
| 11:22 | FAROL LISO | 19.25% | 1.6 | 31.5 | 160
05-agosto-2023 | 12:00 | FAROL LISO | 19.25% | 1.6 | 31.5 | 160 | 2666 | 5 | 0.1875%
| 12:20 | FAROL LISO | 19.25% | 1.6 | 31.5 | 160
| 12:40 | FAROL LISO | 19.25% | 1.6 | 31.5 | 160
| 13:22 | FAROL LISO | 19.25% | 1.6 | 31.5 | 160
08-agosto-2023 | 8:00 | FAROL LISO | 20% | 1.5 | 31.5 | 160 | 2666 | 17 | 0.6377%
| 8:20 | FAROL LISO | 20% | 1.5 | 31.5 | 160
| 9:00 | FAROL LISO | 20% | 1.5 | 31.5 | 160
| 9:22 | FAROL LISO | 20% | 1.5 | 31.5 | 160
08-agosto-2023 | 10:00 | FAROL LISO | 20% | 1.5 | 31.5 | 160 | 2540 | 10 | 0.3937%
| 10:20 | FAROL LISO | 20% | 1.5 | 31.5 | 160
| 10:40 | FAROL LISO | 20% | 1.5 | 31.5 | 160
| 11:22 | FAROL LISO | 20% | 1.5 | 31.5 | 160
08-agosto-2023 | 12:00 | FAROL LISO | 20.75% | 1.4 | 31.5 | 160 | 2540 | 70 | 2.756%
| 12:20 | FAROL LISO | 21.5% | 1.3 | 31.5 | 160
| 12:40 | FAROL LISO | 22.25% | 1.2 | 31.5 | 160
| 13:22 | FAROL LISO | 22.25% | 1.2 | 31.5 | 160
08-agosto-2023 | 14:00 | FAROL LISO | 18.5% | 1.7 | 32.5 | 160 | 2666 | 15 | 0.5626%
| 14:20 | FAROL LISO | 18.5% | 1.7 | 32.5 | 160
| 14:40 | FAROL LISO | 18.5% | 1.7 | 32.5 | 160
| 15:19 | FAROL LISO | 18.5% | 1.7 | 32.5 | 160
09-agosto-2023 | 8:00 | FAROL LISO | 21.5% | 1.3 | 32 | 160 | 2640 | 49 | 1.856%
| 8:20 | FAROL LISO | 20% | 1.5 | 32 | 160
| 9:00 | FAROL LISO | 19.3% | 1.6 | 32 | 160
| 9:20 | FAROL LISO | 18.5% | 1.7 | 32 | 160
09-agosto-2023 | 10:00 | FAROL LISO | 21.5% | 1.3 | 30 | 160 | 2540 | 20 | 0.7874%
| 10:20 | FAROL LISO | 21.5% | 1.3 | 30 | 160
| 10:40 | FAROL LISO | 19.3% | 1.6 | 30 | 160
| 11:26 | FAROL LISO | 18.5% | 1.7 | 30 | 160
09-agosto-2023 | 12:00 | FAROL LISO | 19.3% | 1.6 | 31.5 | 160 | 2586 | 33 | 1.276%
| 12:20 | FAROL LISO | 18.5% | 1.7 | 31.5 | 160
| 12:40 | FAROL LISO | 18.5% | 1.7 | 31.5 | 160
| 13:22 | FAROL LISO | 18.5% | 1.7 | 31.5 | 160
09-agosto-2023 | 14:00 | FAROL LISO | 21.5% | 1.3 | 29 | 160 | 2470 | 25 | 1.012%
| 14:20 | FAROL LISO | 20% | 1.5 | 29 | 160
| 14:40 | FAROL LISO | 20% | 1.5 | 29 | 160
| 15:30 | FAROL LISO | 19.3% | 1.6 | 29 | 160
10-agosto-2023 | 8:00 | FAROL LISO | 19.3% | 1.6 | 32 | 160 | 2630 | 22 | 0.8365%
| 8:20 | FAROL LISO | 20% | 1.5 | 32 | 160
| 9:00 | FAROL LISO | 19.3% | 1.6 | 32 | 160
| 9:20 | FAROL LISO | 19.3% | 1.6 | 32 | 160
10-agosto-2023 | 10:00 | FAROL LISO | 22.5% | 1.2 | 29 | 160 | 2450 | 33 | 1.347%
| 10:20 | FAROL LISO | 21.5% | 1.3 | 29 | 160
| 10:40 | FAROL LISO | 20.75% | 1.4 | 29 | 160
| 11:30 | FAROL LISO | 20% | 1.5 | 29 | 160
10-agosto-2023 | 12:00 | FAROL LISO | 20.75% | 1.4 | 31.5 | 160 | 2450 | 38 | 1.551%
| 12:20 | FAROL LISO | 20.75% | 1.4 | 31.5 | 160
| 12:40 | FAROL LISO | 20.75% | 1.4 | 31.5 | 160
| 13:22 | FAROL LISO | 20.75% | 1.4 | 31.5 | 160
10-agosto-2023 | 14:00 | FAROL LISO | 19.3% | 1.6 | 31 | 160 | 2450 | 10 | 0.4082%
| 14:20 | FAROL LISO | 19.3% | 1.6 | 31 | 160
| 14:40 | FAROL LISO | 19.3% | 1.6 | 31 | 160
| 15:24 | FAROL LISO | 19.3% | 1.6 | 31 | 160
10-agosto-2023 | 14:00 | FAROL LISO | 19.3% | 1.6 | 31 | 160 | 2450 | 10 | 0.4082%
| 14:20 | FAROL LISO | 19.3% | 1.6 | 31 | 160
| 14:40 | FAROL LISO | 19.3% | 1.6 | 31 | 160
| 15:24 | FAROL LISO | 19.3% | 1.6 | 31 | 160
11-agosto-2023 | 8:00 | FAROL LISO | 19.3% | 1.6 | 31.5 | 160 | 2600 | 22 | 0.8462%
| 8:20 | FAROL LISO | 19.3% | 1.6 | 31.5 | 160
| 9:00 | FAROL LISO | 19.3% | 1.6 | 31.5 | 160
| 9:22 | FAROL LISO | 19.3% | 1.6 | 31.5 | 160
11-agosto-2023 | 10:00 | FAROL LISO | 18.5% | 1.7 | 32 | 160 | 2660 | 15 | 0.5639%
| 10:20 | FAROL LISO | 18.5% | 1.7 | 32 | 160
| 10:40 | FAROL LISO | 18.5% | 1.7 | 32 | 160
| 11:20 | FAROL LISO | 18.5% | 1.7 | 32 | 160
11-agosto-2023 | 12:00 | FAROL LISO | 18.5% | 1.7 | 32 | 160 | 2670 | 10 | 0.3745%
| 12:20 | FAROL LISO | 18.5% | 1.7 | 32 | 160
| 12:40 | FAROL LISO | 18.5% | 1.7 | 32 | 160
| 13:20 | FAROL LISO | 18.5% | 1.7 | 32 | 160
14-agosto-2023 | 8:00 | FAROL LISO | 19.3% | 1.6 | 32 | 160 | 2650 | 12 | 0.4528%
| 8:20 | FAROL LISO | 20.75% | 1.4 | 32 | 160
| 9:00 | FAROL LISO | 18.5% | 1.7 | 32 | 160
| 9:20 | FAROL LISO | 18.5% | 1.7 | 32 | 160
14-agosto-2023 | 12:00 | FAROL LISO | 20% | 1.5 | 32 | 160 | 2670 | 15 | 0.5618%
| 12:20 | FAROL LISO | 20% | 1.5 | 32 | 160
| 12:40 | FAROL LISO | 20% | 1.5 | 32 | 160
| 13:20 | FAROL LISO | 20% | 1.5 | 32 | 160
15-agosto-2023 | 8:00 | FAROL LISO | 20% | 1.5 | 32 | 160 | 2600 | 15 | 0.5769%
| 8:20 | FAROL LISO | 20% | 1.5 | 32 | 160
| 9:00 | FAROL LISO | 20% | 1.5 | 32 | 160
| 9:20 | FAROL LISO | 20% | 1.5 | 32 | 160
15-agosto-2023 | 12:00 | FAROL LISO | 19.3% | 1.6 | 32 | 160 | 2600 | 23 | 0.8846%
| 12:20 | FAROL LISO | 18.5% | 1.7 | 32 | 160
| 12:40 | FAROL LISO | 18.5% | 1.7 | 32 | 160
| 13:20 | FAROL LISO | 18.5% | 1.7 | 32 | 160