## Datos proceso de secado
Anexo 4
Datos del proceso de secado, referencias de ladrillos y tipos de defectos [5,6]
FECHA | DIA | TIPO LADRILLO | TIPO DE DEFECTO | # LADRILLOS SECOS X TURNO (UNIDADES) | CANTIDAD DEFECTUOSOS | COSTO UNITARIO PROCESO 1 | COSTO TOTAL X DEFECTO | PORCENTAJE DEFECTUOSOS X DIA | TOTAL DE DATOS REGISTRADOS |  | 152 | PERIODO DE TOMA DE DATOS AGOSTO 2021 A ENERO 2022
2021-08-02 | LUNES | FAROL LISO | FISURADOS | 18000 | 75 | 250 | 18750 | 0.4167%
2021-08-03 | MARTES | FAROL LISO | FISURADOS | 17250 | 80 | 250 | 20000 | 0.4638%
2021-08-04 | MIERCOLES | FAROL LISO | FISURADOS | 18000 | 50 | 250 | 12500 | 0.2778% |  |  |  |  | TABLA I
2021-08-05 | JUEVES | FAROL LISO | FISURADOS | 16750 | 90 | 250 | 22500 | 0.5373% |  |  | TIPO DE DEFECTO | FISURADOS | ANALISIS DE PARETO POR NIVELES DE CASCADA [5,6]
2021-08-06 | VIERNES | FAROL LISO | FISURADOS | 18400 | 380 | 250 | 95000 | 2.065% |  |  | TIPO LADRILLO | FAROL LISO
2021-08-07 | SÁBADO | FAROL LISO | FISURADOS | 15416 | 250 | 250 | 62500 | 1.622%
2021-08-09 | LUNES | FAROL LISO | DESPUNTADO | 16250 | 50 | 250 | 12500 | 0.3077% |  |  | Etiquetas de fila | DEFECTUOSOS |  | Nivel de la cascada | Día | Tipo de ladrillo | Tipo de defecto | Meta
2021-08-10 | MARTES | FAROL LISO | HUMEDO | 17983 | 120 | 250 | 30000 | 0.6673% |  |  | LUNES | 14.25% |  | 1 | Viernes | Farol liso | Fisurado | 68.55% | Si nos quedamos en este nivel nos enfocaremos en tipo defecto fisurado para todo tipo de ladrillo y todos los dias, con un impacto de mejora de un 68,55%
2021-08-11 | MIERCOLES | FAROL RAYADO | DESPUNTADO | 17250 | 595 | 230 | 136850 | 3.449% |  |  | MARTES | 16.05% |  |  | 21.46% | 61.74% | 68.55%
2021-08-12 | JUEVES | FAROL RAYADO | HUMEDO | 17500 | 165 | 230 | 37950 | 0.9429% |  |  | MIERCOLES | 10.65% |  | 2 | Viernes | Farol liso |  | 41.88% | Si nos quedamos en este nivel nos enfocaremos en defecto fisurado, para el tipo de ladrillo liso y para todos los dias, con impacto de mejora de un 41,8%
2021-08-13 | VIERNES | FAROL RAYADO | FISURADOS | 18000 | 130 | 230 | 29900 | 0.7222% |  |  | JUEVES | 22.52% |  |  | 25.77% | 61.1%
2021-08-14 | SÁBADO | FAROL RAYADO | FISURADOS | 13050 | 70 | 230 | 16100 | 0.5364% |  |  | VIERNES | 29.44% |  | 3 | Viernes |  |  | 12.33% | si nos quedamos en este nivel nos enfocaremos en tipo de defcto fisurado, ladrillo rayado para los dias viernes , con un impacto de mejora de un 12%
2021-08-16 | LUNES | FAROL RAYADO | FISURADOS | 17750 | 55 | 230 | 12650 | 0.3099% |  |  | SÁBADO | 7.09% |  |  | 29.44%
2021-08-17 | MARTES | FAROL RAYADO | FISURADOS | 17650 | 780 | 230 | 179400 | 4.419% |  |  | Total general | 100% | [6 empty] | 41.88% | porcentaje de ladrillos lisos que salieron fisurados
2021-08-18 | MIERCOLES | FAROL RAYADO | FISURADOS | 18750 | 132 | 230 | 30360 | 0.704%
2021-08-19 | JUEVES | FAROL LISO | FISURADOS | 17750 | 90 | 250 | 22500 | 0.507%
2021-08-20 | VIERNES | FAROL LISO | FISURADOS | 18850 | 165 | 250 | 41250 | 0.8753%
2021-08-21 | SÁBADO | FAROL LISO | HUMEDO | 12750 | 95 | 250 | 23750 | 0.7451%
2021-08-23 | LUNES | FAROL LISO | FISURADOS | 18000 | 106 | 250 | 26500 | 0.5889%
2021-08-24 | MARTES | FAROL LISO | FISURADOS | 17250 | 460 | 250 | 115000 | 2.667%
2021-08-25 | MIERCOLES | FAROL LISO | FISURADOS | 17000 | 385 | 250 | 96250 | 2.265%
2021-08-26 | JUEVES | FAROL LISO | FISURADOS | 16782 | 270 | 250 | 67500 | 1.609% |  | Diagramas de pareto
2021-08-27 | VIERNES | FAROL LISO | HUMEDO | 18602 | 160 | 250 | 40000 | 0.8601%
2021-08-28 | SÁBADO | FAROL LISO | FISURADOS | 15000 | 130 | 250 | 32500 | 0.8667% |  | Tipo defecto | F. Absoluta | F. Relativa | F. Relativa Acumulada
2021-08-30 | LUNES | FAROL LISO | DESPUNTADO | 17250 | 85 | 250 | 21250 | 0.4928%
2021-08-31 | MARTES | FAROL LISO | DESPUNTADO | 18000 | 135 | 250 | 33750 | 0.75% |  | Fisurados | 16483 | 68.55% | 68.55%
2021-09-01 | MIERCOLES | FAROL LISO | FISURADOS | 18066 | 200 | 250 | 50000 | 1.107% |  | Despuntado | 3737 | 15.54% | 84.09%
2021-09-02 | JUEVES | FAROL LISO | DESPUNTADO | 18000 | 285 | 250 | 71250 | 1.583% |  | Húmedo | 3825 | 15.91% | 100%
2021-09-03 | VIERNES | FAROL LISO | FISURADOS | 15750 | 250 | 250 | 62500 | 1.587% |  |  | 24045
2021-09-04 | SÁBADO | FAROL LISO | DESPUNTADO | 13250 | 90 | 250 | 22500 | 0.6792%
2021-09-06 | LUNES | FAROL LISO | HUMEDO | 17624 | 160 | 250 | 40000 | 0.9079%
2021-09-07 | MARTES | FAROL LISO | DESPUNTADO | 18000 | 110 | 250 | 27500 | 0.6111% |  |  | Fig. 1.
2021-09-08 | MIERCOLES | FAROL LISO | HUMEDO | 18000 | 90 | 250 | 22500 | 0.5% |  |  | Tipo de ladrillo más frecuente que presenta el defecto fisurado
2021-09-09 | JUEVES | FAROL LISO | FISURADOS | 18000 | 158 | 250 | 39500 | 0.8778%
2021-09-10 | VIERNES | FAROL RAYADO | DESPUNTADO | 17500 | 90 | 230 | 20700 | 0.5143%
2021-09-11 | SÁBADO | FAROL RAYADO | DESPUNTADO | 14250 | 175 | 230 | 40250 | 1.228%
2021-09-13 | LUNES | FAROL RAYADO | FISURADOS | 16500 | 105 | 230 | 24150 | 0.6364%
2021-09-14 | MARTES | FAROL LISO | FISURADOS | 16500 | 70 | 250 | 17500 | 0.4242%
2021-09-15 | MIERCOLES | FAROL LISO | DESPUNTADO | 17766 | 210 | 250 | 52500 | 1.182%
2021-09-16 | JUEVES | FAROL LISO | DESPUNTADO | 15846 | 75 | 250 | 18750 | 0.4733%
2021-09-17 | VIERNES | FAROL LISO | FISURADOS | 15000 | 85 | 250 | 21250 | 0.5667%
2021-09-18 | SÁBADO | FAROL LISO | DESPUNTADO | 16132 | 100 | 250 | 25000 | 0.6199% |  | Tipo ladrillo | F. Absoluta | F Relativa | F. Relativa Acumulada
2021-09-20 | LUNES | FAROL LISO | DESPUNTADO | 16200 | 105 | 250 | 26250 | 0.6481%
2021-09-21 | MARTES | FAROL LISO | DESPUNTADO | 16500 | 70 | 250 | 17500 | 0.4242% |  | Farol Liso | 10071 | 61.1% | 61.1%
2021-09-22 | MIERCOLES | FAROL LISO | DESPUNTADO | 15750 | 159 | 250 | 39750 | 1.01% |  | Farol Rayado | 6412 | 38.9% | 100%
2021-09-23 | JUEVES | FAROL LISO | FISURADOS | 16500 | 115 | 250 | 28750 | 0.697% |  |  | 16483
2021-09-24 | VIERNES | FAROL LISO | FISURADOS | 16846 | 80 | 250 | 20000 | 0.4749%
2021-09-25 | SÁBADO | FAROL LISO | FISURADOS | 15000 | 160 | 250 | 40000 | 1.067%
2021-09-27 | LUNES | FAROL LISO | FISURADOS | 16766 | 130 | 250 | 32500 | 0.7754%
2021-09-28 | MARTES | FAROL LISO | FISURADOS | 16500 | 104 | 250 | 26000 | 0.6303% |  |  | Fig. 2.
2021-09-29 | MIERCOLES | FAROL RAYADO | FISURADOS | 15750 | 145 | 230 | 33350 | 0.9206% |  |  | Tipo de ladrillo más frecuente que presenta el defecto fisurado
2021-09-30 | JUEVES | FAROL LISO | FISURADOS | 15250 | 645 | 250 | 161250 | 4.23%
2021-10-01 | VIERNES | FAROL RAYADO | FISURADOS | 17250 | 158 | 230 | 36340 | 0.9159%
2021-10-02 | SÁBADO | FAROL RAYADO | FISURADOS | 12750 | 125 | 230 | 28750 | 0.9804%
2021-10-04 | LUNES | FAROL RAYADO | DESPUNTADO | 15750 | 55 | 230 | 12650 | 0.3492%
2021-10-05 | MARTES | FAROL RAYADO | DESPUNTADO | 15450 | 110 | 230 | 25300 | 0.712%
2021-10-06 | MIERCOLES | FAROL RAYADO | FISURADOS | 15000 | 105 | 230 | 24150 | 0.7%
2021-10-08 | VIERNES | FAROL RAYADO | HUMEDO | 11582 | 30 | 230 | 6900 | 0.259%
2021-10-09 | SÁBADO | FAROL RAYADO | HUMEDO | 11050 | 10 | 230 | 2300 | 0.0905%
2021-10-11 | LUNES | FAROL RAYADO | FISURADOS | 13000 | 150 | 230 | 34500 | 1.154%
2021-10-12 | MARTES | FAROL LISO | FISURADOS | 14450 | 210 | 250 | 52500 | 1.453% |  | Costo por defecto | Costo | F. absoluta | Costo | F. Relativa Acumulada
2021-10-13 | MIERCOLES | FAROL LISO | FISURADOS | 11482 | 155 | 250 | 38750 | 1.35%
2021-10-14 | JUEVES | FAROL LISO | FISURADOS | 10732 | 82 | 250 | 20500 | 0.7641% |  | Fisurado | 3992510 | 68.51% | 3992510 | 68.51%
2021-10-15 | VIERNES | FAROL LISO | FISURADOS | 10500 | 176 | 250 | 44000 | 1.676% |  | Despuntado | 919350 | 15.78% | 4911860 | 84.29%
2021-10-16 | SÁBADO | FAROL RAYADO | FISURADOS | 12000 | 160 | 230 | 36800 | 1.333% |  | Húmedo | 915410 | 15.71% | 5827270 | 100%
2021-10-18 | LUNES | FAROL RAYADO | FISURADOS | 11250 | 90 | 230 | 20700 | 0.8% |  |  | 5827270
2021-10-19 | MARTES | FAROL RAYADO | FISURADOS | 13250 | 70 | 230 | 16100 | 0.5283%
2021-10-20 | MIERCOLES | FAROL LISO | FISURADOS | 16500 | 93 | 250 | 23250 | 0.5636%
2021-10-21 | JUEVES | FAROL LISO | FISURADOS | 13240 | 268 | 250 | 67000 | 2.024% |  |  | Fig. 3.
2021-10-22 | VIERNES | FAROL LISO | FISURADOS | 15311 | 275 | 250 | 68750 | 1.796% |  |  | Defecto más costoso por tipo de defecto
2021-10-23 | SÁBADO | FAROL LISO | FISURADOS | 13352 | 60 | 250 | 15000 | 0.4494%
2021-10-25 | LUNES | FAROL RAYADO | FISURADOS | 16700 | 155 | 230 | 35650 | 0.9281%
2021-10-26 | MARTES | FAROL RAYADO | HUMEDO | 12000 | 70 | 230 | 16100 | 0.5833%
2021-10-27 | MIERCOLES | FAROL RAYADO | HUMEDO | 10500 | 85 | 230 | 19550 | 0.8095%
2021-10-28 | JUEVES | FAROL RAYADO | HUMEDO | 14082 | 35 | 230 | 8050 | 0.2485%
2021-10-29 | VIERNES | FAROL LISO | DESPUNTADO | 13000 | 107 | 250 | 26750 | 0.8231%
2021-10-30 | SÁBADO | FAROL LISO | DESPUNTADO | 11250 | 45 | 250 | 11250 | 0.4%
2021-11-01 | LUNES | FAROL RAYADO | DESPUNTADO | 11250 | 120 | 230 | 27600 | 1.067%
2021-11-02 | MARTES | FAROL RAYADO | FISURADOS | 14750 | 390 | 230 | 89700 | 2.644%
2021-11-03 | MIERCOLES | FAROL RAYADO | FISURADOS | 15000 | 60 | 230 | 13800 | 0.4%
2021-11-04 | JUEVES | FAROL RAYADO | FISURADOS | 16600 | 65 | 230 | 14950 | 0.3916%
2021-11-05 | VIERNES | FAROL LISO | FISURADOS | 14000 | 87 | 250 | 21750 | 0.6214% |  | ESTAPA DE PLANEAR
2021-11-06 | SÁBADO | FAROL LISO | HUMEDO | 12500 | 100 | 250 | 25000 | 0.8%
2021-11-08 | LUNES | FAROL LISO | FISURADOS | 15000 | 260 | 250 | 65000 | 1.733%
2021-11-09 | MARTES | FAROL LISO | FISURADOS | 15250 | 182 | 250 | 45500 | 1.193% |  | Tormenta de ideas
2021-11-10 | MIERCOLES | FAROL RAYADO | FISURADOS | 15909 | 155 | 230 | 35650 | 0.9743%
2021-11-11 | JUEVES | FAROL LISO | FISURADOS | 16966 | 120 | 250 | 30000 | 0.7073%
2021-11-12 | VIERNES | FAROL RAYADO | HUMEDO | 16000 | 136 | 230 | 31280 | 0.85% |  | 1 | Variacion materia prima |  |  | 5 | falta de atencion del operario
2021-11-13 | SÁBADO | FAROL RAYADO | DESPUNTADO | 13756 | 40 | 230 | 9200 | 0.2908%
2021-11-15 | LUNES | FAROL RAYADO | DESPUNTADO | 14330 | 55 | 230 | 12650 | 0.3838% |  | 2 | falta de inspecion del molde de la maquina |  |  | 6 | altas temperaturas en el secadero
2021-11-16 | MARTES | FAROL LISO | FISURADOS | 19730 | 130 | 250 | 32500 | 0.6589%
2021-11-17 | MIERCOLES | FAROL LISO | DESPUNTADO | 14500 | 90 | 250 | 22500 | 0.6207% |  | 3 | mal diseño de mezcla en las materias primas |  |  | 7 | exceso de velocidad en el secado
2021-11-18 | JUEVES | FAROL LISO | HUMEDO | 16820 | 85 | 250 | 21250 | 0.5054%
2021-11-19 | VIERNES | FAROL LISO | FISURADOS | 13500 | 182 | 250 | 45500 | 1.348% |  | 4 | mucha humedad en la arcilla por lluvias |  |  | 8 | falta de mantenimiento al secadero
2021-11-20 | SÁBADO | FAROL RAYADO | HUMEDO | 13600 | 70 | 230 | 16100 | 0.5147%
2021-11-22 | LUNES | FAROL RAYADO | FISURADOS | 13750 | 100 | 230 | 23000 | 0.7273%
2021-11-23 | MARTES | FAROL RAYADO | DESPUNTADO | 15250 | 45 | 230 | 10350 | 0.2951%
2021-11-24 | MIERCOLES | FAROL RAYADO | FISURADOS | 17000 | 118 | 230 | 27140 | 0.6941%
2021-11-25 | JUEVES | FAROL RAYADO | DESPUNTADO | 14450 | 130 | 230 | 29900 | 0.8997%
2021-11-26 | VIERNES | FAROL RAYADO | FISURADOS | 12750 | 250 | 230 | 57500 | 1.961% |  | Fig. 4.
2021-11-27 | SÁBADO | FAROL LISO | DESPUNTADO | 12732 | 110 | 250 | 27500 | 0.864% |  | Diagrama de Ishikawa
2021-11-29 | LUNES | FAROL LISO | DESPUNTADO | 12926 | 40 | 250 | 10000 | 0.3095%
2021-11-30 | MARTES | FAROL LISO | FISURADOS | 17000 | 100 | 250 | 25000 | 0.5882%
2021-12-01 | MIERCOLES | FAROL LISO | FISURADOS | 15600 | 190 | 250 | 47500 | 1.218%
2021-12-02 | JUEVES | FAROL LISO | FISURADOS | 17024 | 135 | 250 | 33750 | 0.793%
2021-12-03 | VIERNES | FAROL RAYADO | DESPUNTADO | 16439 | 120 | 230 | 27600 | 0.73%
2021-12-04 | SÁBADO | FAROL RAYADO | FISURADOS | 12750 | 200 | 230 | 46000 | 1.569%
2021-12-06 | LUNES | FAROL RAYADO | FISURADOS | 15000 | 120 | 230 | 27600 | 0.8%
2021-12-07 | MARTES | FAROL RAYADO | FISURADOS | 16500 | 110 | 230 | 25300 | 0.6667%
2021-12-08 | MIERCOLES | FAROL RAYADO | FISURADOS | 15000 | 50 | 230 | 11500 | 0.3333%
2021-12-09 | JUEVES | FAROL LISO | FISURADOS | 20684 | 70 | 250 | 17500 | 0.3384%
2021-12-10 | VIERNES | FAROL LISO | FISURADOS | 20760 | 1100 | 250 | 275000 | 5.299%
2021-12-11 | SÁBADO | FAROL LISO | FISURADOS | 3750 | 84 | 250 | 21000 | 2.24%
2021-12-13 | LUNES | FAROL LISO | FISURADOS | 18750 | 150 | 250 | 37500 | 0.8%
2021-12-14 | MARTES | FAROL RAYADO | FISURADOS | 21000 | 160 | 230 | 36800 | 0.7619%
2021-12-15 | MIERCOLES | FAROL RAYADO | DESPUNTADO | 15500 | 100 | 230 | 23000 | 0.6452%
2021-12-16 | JUEVES | FAROL RAYADO | DESPUNTADO | 15532 | 50 | 230 | 11500 | 0.3219%
2021-12-17 | VIERNES | FAROL RAYADO | DESPUNTADO | 13500 | 160 | 230 | 36800 | 1.185%
2021-12-18 | SÁBADO | FAROL LISO | HUMEDO | 12850 | 84 | 250 | 21000 | 0.6537%
2021-12-20 | LUNES | FAROL LISO | FISURADOS | 13500 | 100 | 250 | 25000 | 0.7407%
2021-12-21 | MARTES | FAROL RAYADO | FISURADOS | 13500 | 100 | 230 | 23000 | 0.7407%
2021-12-22 | MIERCOLES | FAROL RAYADO | FISURADOS | 15269 | 110 | 230 | 25300 | 0.7204%
2021-12-23 | JUEVES | FAROL LISO | FISURADOS | 16500 | 190 | 250 | 47500 | 1.152%
2021-12-24 | VIERNES | FAROL LISO | FISURADOS | 9250 | 145 | 250 | 36250 | 1.568%
2021-12-27 | LUNES | FAROL RAYADO | FISURADOS | 14250 | 95 | 230 | 21850 | 0.6667%
2021-12-28 | MARTES | FAROL RAYADO | HUMEDO | 14841 | 45 | 230 | 10350 | 0.3032%
2021-12-29 | MIERCOLES | FAROL LISO | HUMEDO | 16000 | 70 | 250 | 17500 | 0.4375%
2021-12-30 | JUEVES | FAROL LISO | HUMEDO | 14250 | 65 | 250 | 16250 | 0.4561%
2021-12-31 | VIERNES | FAROL RAYADO | HUMEDO | 8500 | 110 | 230 | 25300 | 1.294%
2022-01-03 | LUNES | FAROL RAYADO | HUMEDO | 13595 | 95 | 230 | 21850 | 0.6988% |  | 5 ¿Por qué?
2022-01-04 | MARTES | FAROL RAYADO | HUMEDO | 12026 | 26 | 230 | 5980 | 0.2162%
2022-01-05 | MIERCOLES | FAROL RAYADO | HUMEDO | 12447 | 65 | 230 | 14950 | 0.5222%
2022-01-06 | JUEVES | FAROL LISO | FISURADOS | 15785 | 35 | 250 | 8750 | 0.2217% |  |  | TABLA II
2022-01-07 | VIERNES | FAROL LISO | FISURADOS | 14790 | 40 | 250 | 10000 | 0.2705%
2022-01-08 | SÁBADO | FAROL LISO | FISURADOS | 6030 | 30 | 250 | 7500 | 0.4975% |  |  |  | Análisis de los 5 por qué's
2022-01-10 | LUNES | FAROL LISO | FISURADOS | 12035 | 35 | 250 | 8750 | 0.2908% |  |  | 1 | ¿Por qué se fisura el ladrillo liso en el secadero rápido?
2022-01-11 | MARTES | FAROL LISO | FISURADOS | 18070 | 70 | 250 | 17500 | 0.3874% |  |  |  | Porque hay un problema en la materia prima
2022-01-12 | MIERCOLES | FAROL RAYADO | FISURADOS | 15020 | 20 | 230 | 4600 | 0.1332% |  |  | 2 | ¿Por qué hay un problema en la materia prima?
2022-01-14 | VIERNES | FAROL RAYADO | FISURADOS | 16211 | 45 | 230 | 10350 | 0.2776% |  |  |  | Porque hay una mala composición
2022-01-15 | SÁBADO | FAROL RAYADO | FISURADOS | 14710 | 210 | 230 | 48300 | 1.428% |  |  | 3 | ¿Por qué hay una mala composición?
2022-01-17 | LUNES | FAROL LISO | FISURADOS | 15720 | 470 | 250 | 117500 | 2.99% |  |  |  | Porque hay variaciones de humedad en la materia prima
2022-01-18 | MARTES | FAROL LISO | FISURADOS | 17810 | 210 | 250 | 52500 | 1.179% |  |  | 4 | ¿Por qué hay variaciones de humedad en la materia prima?
2022-01-19 | MIERCOLES | FAROL RAYADO | FISURADOS | 16037 | 75 | 230 | 17250 | 0.4677% |  |  |  | Porque no hay separación de materia primas por humedad
2022-01-20 | JUEVES | FAROL RAYADO | FISURADOS | 16510 | 750 | 230 | 172500 | 4.543% |  |  | 5 | ¿Por qué no hay separación de materia primas por humedad?
2022-01-21 | VIERNES | FAROL RAYADO | FISURADOS | 14670 | 350 | 230 | 80500 | 2.386% |  |  |  | Porque no hay un control de humedad previo al ingreso de materia prima
2022-01-22 | SÁBADO | FAROL RAYADO | FISURADOS | 13995 | 55 | 230 | 12650 | 0.393%
2022-01-24 | LUNES | FAROL LISO | FISURADOS | 16609 | 109 | 250 | 27250 | 0.6563%
2022-01-25 | MARTES | FAROL LISO | HUMEDO | 17876 | 976 | 250 | 244000 | 5.46%
2022-01-26 | MIERCOLES | FAROL LISO | HUMEDO | 9040 | 790 | 250 | 197500 | 8.739%
2022-01-28 | VIERNES | FAROL RAYADO | FISURADOS | 14478 | 350 | 230 | 80500 | 2.417%
2022-01-29 | SÁBADO | FAROL RAYADO | FISURADOS | 12044 | 44 | 230 | 10120 | 0.3653%
2022-01-31 | LUNES | FAROL LISO | DESPUNTADO | 13964 | 114 | 250 | 28500 | 0.8164%
24045

## Referencias
Anexo 4
Datos del proceso de secado, referencias de ladrillos y tipos de defectos
Fuente: Manual de operaciones de la Samaritana S.A.S.

## Tipos de defectos
Anexo 4
Datos del proceso de secado, referencias de ladrillos y tipos de defectos
Fuente: Auditoría propia
Tipo de defectos | Descripción | Imagen ilustrativa
Fisurado | Es una grieta o fractura que se produce en la superficie o en el interior del ladrillo durante el proceso de fabricación o después de la construcción. Este tipo de defecto puede ser causado por varias razones, como la falta de uniformidad en la mezcla de la arcilla, una mala cocción, una manipulación incorrecta durante la construcción o el uso de ladrillos de baja calidad.
Despuntado | El defecto despuntado en un ladrillo se refiere a la rotura o astillado en uno o ambos extremos del ladrillo, lo que resulta en una forma irregular en la superficie del mismo. Este tipo de defecto puede ocurrir durante el proceso de fabricación, manipulación o transporte del ladrillo.
Húmedo | El defecto húmedo en un ladrillo se refiere a la presencia de humedad o agua en el interior o en la superficie del ladrillo. El defecto húmedo puede ser causado por varios factores, como una mezcla de arcilla demasiado húmeda o una cocción inadecuada que no logra eliminar toda la humedad del ladrillo. Además, el almacenamiento inadecuado de los ladrillos puede permitir que la humedad penetre en el interior de los mismos.