## Datos Recolectados
Anexo 7
Datos recolectados enero a marzo 2023
Fecha | Tipo de ladrillo | Número de ladrillos secos por turno (unidades) | Cantidad de ladrillos fisurados (unidades) | Porcentajes de ladrillo fisurado(%) | Costo unitario por proceso ($) | Costo total por unidades defectuosas ($) | Consumo de carbon por turno (Kg) | Consumo energetico por turno (KW/t) | Dureza mínima (Kg/cm2) | Dureza máxima (Kg/cm2) | Variación dureza (Kg/cm2) | Humedad arcilla (%) | Porcentaje de retenido de arena (%) | Peso (kg) | Temperatura inyecion (°C) | Temperatura succión (°C) | Velocidad cadena (Hz) | Amperaje de la extrusora (A) | Amperaje de inyección (A) | Amperaje de succión (A) | Inyecion de aire (Hz) | Succción de aire (Hz)
2023-01-04 | Farol Liso | 788 | 14 | 1.777% | 500 | 7000 | 200 | 28.1316 | 1.2 | 1.7 | 0.5 | 21% | 31.6% | 5.1 | 140 | 55 a 60 | 34 | 175 | 32 | 80 | 60 | 60
2023-01-10 | Farol Liso | 11820 | 352 | 2.978% | 500 | 176000 | 1650 | 438.522 | 1.3 | 1.6 | 0.3 | 25% | 31.9% | 5.3 | 150 | 55 a 60 | 34 | 166 | 32 | 80 | 60 | 60
2023-01-12 | Farol Liso | 1050 | 35 | 3.333% | 500 | 17500 | 200 | 38.955 | 1.6 | 1.8 | 0.2 | 20% | 30.2% | 5.3 | 143 | 55 a 60 | 34 | 170 | 32 | 80 | 60 | 60
2023-01-13 | Farol Liso | 11820 | 360 | 3.046% | 500 | 180000 | 1650 | 442.57626 | 1.2 | 1.4 | 0.2 | 26% | 31.9% | 5.349 | 153 | 55 a 60 | 34 | 155 | 32 | 80 | 60 | 60
2023-01-16 | Farol Liso | 12608 | 168 | 1.332% | 500 | 84000 | 1650 | 472.699136 | 1.2 | 1.5 | 0.3 | 25% | 32.5% | 5.356 | 153 | 55 a 60 | 34 | 166 | 32 | 80 | 60 | 60
2023-01-17 | Farol Liso | 13396 | 778 | 5.808% | 500 | 389000 | 1850 | 496.9916 | 1.2 | 1.5 | 0.3 | 24% | 29.7% | 5.3 | 150 | 55 a 60 | 34 | 160 | 32 | 80 | 60 | 60
2023-01-18 | Farol Liso | 13920 | 410 | 2.945% | 500 | 205000 | 1650 | 516.432 | 1.2 | 1.4 | 0.2 | 25% | 32.3% | 5.3 | 153 | 55 a 60 | 33.5 | 160 | 32 | 80 | 60 | 60
2023-01-23 | Farol Liso | 18912 | 123 | 0.6504% | 500 | 61500 | 2125 | 714.8736 | 1.5 | 1.8 | 0.3 | 23% | 31% | 5.4 | 145 | 55 a 60 | 32 | 166 | 32 | 80 | 60 | 60
2023-01-24 | Farol Liso | 15760 | 364 | 2.31% | 500 | 182000 | 1950 | 606.76 | 1.2 | 1.4 | 0.2 | 25% | 32.2% | 5.5 | 153 | 55 a 60 | 33 | 155 | 32 | 80 | 60 | 60
2023-01-25 | Farol Liso | 2364 | 15 | 0.6345% | 500 | 7500 | 250 | 91.014 | 1.4 | 1.6 | 0.2 | 24% | 31.9% | 5.5 | 152 | 55 a 60 | 32.5 | 162 | 32 | 80 | 60 | 60
2023-01-26 | Farol Liso | 16548 | 110 | 0.6647% | 500 | 55000 | 2050 | 637.098 | 1.5 | 1.6 | 0.1 | 23% | 30.3% | 5.5 | 150 | 55 a 60 | 33 | 170 | 32 | 80 | 60 | 60 | [6 empty] | Porcentaje de no cumplimiento e indicadores de capacidad del procceso para la fracción de ladrillos fisurados |  |  |  | Porcentaje de no cumplimiento e indicadores de capacidad para los costos de mala calidad
2023-01-27 | Farol Liso | 15760 | 249 | 1.58% | 500 | 124500 | 2100 | 611.1728 | 1.3 | 1.6 | 0.3 | 25% | 29.6% | 5.54 | 153 | 55 a 60 | 33 | 168 | 32 | 80 | 60 | 60
2023-01-28 | Farol Liso | 15760 | 187 | 1.187% | 500 | 93500 | 2275 | 617.792 | 1.3 | 1.7 | 0.4 | 23% | 30.1% | 5.6 | 150 | 55 a 60 | 33 | 178 | 32 | 80 | 60 | 60
2023-01-30 | Farol Liso | 14972 | 246 | 1.643% | 500 | 123000 | 1850 | 586.9024 | 1.2 | 1.4 | 0.2 | 26% | 31.5% | 5.6 | 153 | 55 a 60 | 33 | 160 | 32 | 80 | 60 | 60
2023-01-31 | Farol Liso | 16548 | 145 | 0.8762% | 500 | 72500 | 1900 | 648.6816 | 1.4 | 1.6 | 0.2 | 24% | 30.9% | 5.6 | 152 | 55 a 60 | 33 | 167 | 32 | 80 | 60 | 60
2023-02-01 | Farol Liso | 16548 | 601 | 3.632% | 500 | 300500 | 1925 | 648.6816 | 1.2 | 1.4 | 0.2 | 25% | 36.8% | 5.6 | 153 | 55 a 60 | 33 | 150 | 32 | 80 | 60 | 60
2023-02-02 | Farol Liso | 14972 | 298 | 1.99% | 500 | 149000 | 1850 | 534.5004 | 1.4 | 1.5 | 0.1 | 24% | 32.7% | 5.1 | 150 | 55 a 60 | 33 | 167 | 32 | 80 | 60 | 60 |  | limite max
2023-02-03 | Farol Liso | 16548 | 102 | 0.6164% | 500 | 51000 | 2050 | 590.7636 | 1.5 | 1.7 | 0.2 | 22% | 31.7% | 5.1 | 148 | 55 a 60 | 33.5 | 170 | 32 | 80 | 60 | 60 | ladrillos maximos permitidos en % de ladrillos defectuosos | 1%
2023-02-04 | Farol Liso | 788 | 54 | 6.853% | 500 | 27000 | 50 | 28.1316 | 1.2 | 1.5 | 0.3 | 24% | 32.8% | 5.1 | 150 | 55 a 60 | 33.5 | 166 | 32 | 80 | 60 | 60 | costos maximos permitidos por ladrillos defectuosos | 50000
2023-02-17 | Farol Liso | 16284 | 144 | 0.8843% | 500 | 72000 | 2050 | 592.7376 | 1.2 | 1.4 | 0.2 | 26% | 31% | 5.2 | 153 | 55 a 60 | 33.5 | 158 | 32 | 80 | 60 | 60
2023-02-18 | Farol Liso | 13396 | 228 | 1.702% | 500 | 114000 | 1650 | 487.6144 | 1.2 | 1.4 | 0.2 | 25% | 29.7% | 5.2 | 153 | 55 a 60 | 33.5 | 160 | 32 | 80 | 60 | 60
2023-02-21 | Farol Liso | 17072 | 117 | 0.6853% | 500 | 58500 | 1950 | 633.3712 | 1.3 | 1.5 | 0.2 | 24% | 31% | 5.3 | 150 | 55 a 60 | 32.5 | 162 | 32 | 80 | 60 | 60
2023-02-22 | Farol Liso | 14708 | 286 | 1.945% | 500 | 143000 | 1950 | 545.6668 | 1.4 | 1.7 | 0.3 | 21% | 30.7% | 5.3 | 145 | 55 a 60 | 33 | 170 | 32 | 80 | 60 | 60
2023-02-23 | Farol Liso | 16548 | 94 | 0.568% | 500 | 47000 | 1850 | 613.9308 | 1.5 | 1.8 | 0.3 | 19% | 30.3% | 5.3 | 140 | 55 a 60 | 32.5 | 180 | 32 | 80 | 60 | 60
2023-02-24 | Farol Liso | 15760 | 85 | 0.5393% | 500 | 42500 | 1850 | 584.696 | 1.5 | 1.8 | 0.3 | 20% | 31% | 5.3 | 140 | 55 a 60 | 32.5 | 180 | 32 | 80 | 60 | 60
2023-03-07 | Farol Liso | 17858 | 342 | 1.915% | 500 | 171000 | 1850 | 675.0324 | 1.2 | 1.5 | 0.3 | 24% | 32.5% | 5.4 | 152 | 56 a 60 | 32.5 | 163 | 32 | 80 | 60 | 60
2023-03-08 | Farol Liso | 17728 | 308 | 1.737% | 500 | 154000 | 1950 | 657.7088 | 1.2 | 1.6 | 0.4 | 23% | 33% | 5.3 | 150 | 57 a 60 | 33 | 170 | 32 | 80 | 60 | 60 | LIE | LCE | LSE
2023-03-09 | Farol Liso | 13654 | 47 | 0.3442% | 500 | 23500 | 2050 | 516.1212 | 1.5 | 1.7 | 0.2 | 20% | 28.1% | 5.4 | 140 | 58 a 60 | 32.5 | 178 | 32 | 80 | 60 | 60 |  |  | 38
2023-03-10 | Farol Liso | 14594 | 58 | 0.3974% | 500 | 29000 | 1850 | 531.2216 | 1.6 | 1.8 | 0.2 | 19% | 29.8% | 5.2 | 140 | 59 a 60 | 32.5 | 187 | 32 | 80 | 60 | 60 | Calculo del porcentaje de no cumplimiento por defecto fisurado superan la meta que es el 1%
2023-03-11 | Farol Liso | 14656 | 23 | 0.1569% | 500 | 11500 | 1850 | 533.4784 | 1.1 | 1.4 | 0.3 | 26% | 31.1% | 5.2 | 153 | 60 a 60 | 31 | 155 | 32 | 80 | 60 | 60 | Para el número de defectuosos Antes de la mejora
2023-03-13 | Farol Liso | 17626 | 396 | 2.247% | 500 | 198000 | 2050 | 653.9246 | 1.3 | 1.5 | 0.2 | 24% | 32.5% | 5.3 | 151 | 61 a 60 | 31 | 158 | 32 | 80 | 60 | 60 | Número total de registros = |  |  | 38
2023-03-14 | Farol Liso | 15614 | 100 | 0.6405% | 500 | 50000 | 2050 | 579.2794 | 1.1 | 1.4 | 0.3 | 25% | 30% | 5.3 | 153 | 62 a 60 | 30.5 | 158 | 32 | 80 | 60 | 60 | % DE NO CUMPLIMIENTO POR EL LIMITE SUPEROR |  |  | P(X> LSE) = | 22 | 57.89%
2023-03-15 | Farol Liso | 15960 | 71 | 0.4449% | 500 | 35500 | 2050 | 592.116 | 1.2 | 1.4 | 0.2 | 25% | 28.7% | 5.3 | 153 | 63 a 60 | 32 | 159 | 32 | 80 | 60 | 60 | TOTAL DE % DE NO CUMPLIMIENTO |  |  | P(X<LIE) + P(X>LSE) = | 22 | 57.89%
2023-03-16 | Farol Liso | 14310 | 128 | 0.8945% | 500 | 64000 | 2050 | 530.901 | 1.2 | 1.6 | 0.4 | 24% | 30% | 5.3 | 150 | 64 a 60 | 32 | 167 | 32 | 80 | 60 | 60 | % DE CUMPLIMIENTO |  |  | P(LIE < X < LSE) ) = |  | 42.11%
2023-03-17 | Farol Liso | 12736 | 259 | 2.034% | 500 | 129500 | 1650 | 463.5904 | 1.4 | 1.6 | 0.2 | 23% | 31.1% | 5.2 | 150 | 65 a 60 | 32.5 | 168 | 32 | 80 | 60 | 60
2023-03-21 | Farol Liso | 10442 | 28 | 0.2681% | 500 | 14000 | 2050 | 387.3982 | 1.2 | 1.6 | 0.4 | 23% | 31% | 5.3 | 151 | 66 a 60 | 33 | 166 | 32 | 80 | 60 | 60
2023-03-22 | Farol Liso | 14940 | 438 | 2.932% | 500 | 219000 | 1850 | 543.816 | 1.3 | 1.5 | 0.2 | 23.5% | 30.4% | 5.2 | 152 | 67 a 60 | 33 | 168 | 32 | 80 | 60 | 60
2023-03-28 | Farol Liso | 18042 | 600 | 3.326% | 500 | 300000 | 1950 | 656.7288 | 1.1 | 1.3 | 0.2 | 26% | 30.5% | 5.2 | 153 | 68 a 60 | 33 | 160 | 32 | 80 | 60 | 60
|  | 522810 | 8363
[23 empty] | LIE | LCE | LSE
38
Calculo del porcentaje de no cumplimiento por costo total fisurado los que superan la meta que son 50 000
Para el número de defectuosos Antes de la mejora
[23 empty] | Número total de registros = |  |  | 38
[23 empty] | % DE NO CUMPLIMIENTO POR EL LIMITE SUPEROR |  |  | P(X> LSE) = | 26 | 68.42%
[23 empty] | TOTAL DE % DE NO CUMPLIMIENTO |  |  | P(X<LIE) + P(X>LSE) = | 26 | 68.42%
[23 empty] | % DE CUMPLIMIENTO |  |  | P(LIE < X < LSE) ) = |  | 31.58%
[29 empty] | Si Cp < 1,0 | El proceso es inadecuado, no es capaz de cumplir con las especificaciones establecidas
[29 empty] | Si 1 ≤ Cp < 1,33 | El proceso es Aceptable, cumple con reserva
[29 empty] | Si Cp ≥ 1,33 | El procesos es Adecuado, cumple satisfactoriamente con la especificaciones establecidas
[29 empty] | Porcentaje de no cumplimiento de costos de mala calidad por ladrillo fisurado | [5 empty] | prueba de normalidad para los costos y estadisticas descriptivas e intervalos de confianza
Fig. 1 procentaje de no cumplimiento para los costos de mala calidad
intervalos de confianza para la proporcion de ladrillos fifurados
proporcio defectuosos
0.01599625
varianza
0.01574037
desviaccion estandar de la proporcion defectuosos
0.1254606
Descripcion de nivel sigma
nivel sigma para los costos, esta muy bajo debe ser 4 sigma
0.2744629
este nivel sigma nos indica que tiene un nivel sigma menor a 1 con un rendimiento menor al 30 % y lo que se espera es que tenga un nivel sigma de 4 con un rendimineto de un 99,37 %
nivel sigma para los defectuosos
0.03985314
Costos de mala calidad por ladrillo fisurado de enero a marzo de 2023
Porcentajes de ladrillos fisurados por turno de enero a marzo 2023
Fig. 2. Gráfico de líneas para costos de ladrillo fisurado por turno de enero a marzo de 2023.
[29 empty] | Intervalo de confianza para el p´romedio de costos de mala calidad de ladrillos fisurados |  |  | Fig. 3. Gráfico de líneas para porcentajes de ladrillo fisurado por turno de enero a marzo de 2023.
Fig. 4. Gráfico de intervalos de confianza para los cotos de mala calidad