## Hoja1
ANEXO #1 - FICHA TÉCNICA ACTUAL.
Titulo Documento: | Ficha Técnica Pintura
Autores: | Grupo PD1 2023107
Propósito: | Evidenciar las características, composición y propiedades de 1/2 galón de pintura acrilica a base de agua para exteriores tipo I color blanco realizada por LA EMPRESA
TABLA VIII
FICHA TÉCNICA PINTURA
Producto | Pintura blanca para exteriores
Uso | Acabados, decorados y exteriores
Aplicación | Rodillo
Composición | Contiene 213 mililitros de preventol, 2,5 kilos de carbonato, 213 mililitros de dispersante, 355 mililitros de propilenglicol, 213 mililitros de arkopal, 355 mililitros de antiespumante, 65000 mililitros de acronal 50 solidos, 71 mililitros de latekol y 60 mililitros de aceite de pino en 2,5 Litros de agua. | Nota: Las cantidades de cada ingrediente son información confidencial, por lo cual, no se escribirán en la entrega final del semestre 2023-1 y 2. En la fabricación de la pintura que se hizo para la fase medir, despues de que el dueño de la Empresa separaba las cantidades de cada ingrediente al tanteo, un estudiante del Equipo de Diseño las midió para poder registrarlas en la ficha técnica
Color | Blanco mate
Brillo | Nulo
Propiedades | Alta durabilidad, resistencia al exterior
Rendimiento | 5 metros cuadrados por 1/2 galón de pintura
Diluyente | Agua
Secado | Al tacto: 18 horas. Repintado: 30 minutos
Limpieza | Agua