## Portada
Facultad de Ingeniería Departamento de Ingeniería Civil e Industrial Proyecto de diseño
ANEXO 13
Laura Sofía Meneses Núñez 1a,c , Daniela Escobar Torres 2a,c , Santiago José Ibarra Enriquez 3a,c, Juan Camilo Núñez Navia 4a,c Mario Muñozb,c, Kathleen Salazarb,c aEstudiante de Ingeniería Industrial bProfesor, Director del Proyecto de Grado, Departamento de Ingeniería Civil e Industrial cPontificia Universidad Javeriana, Cali, Colombia
- Resultados pruebas de molienda 2 minutos
- Resultados pruebas de molienda 4 minutos
- Resultados pruebas de molienda 6 minutos
- Resultados pruebas de molienda 8 minutos
- Resultados pruebas de molienda 10 minutos
- Resultados generales pruebas de molienda
- Análisis de cinética de molienda [148]

## 2 min
| ANÁLISIS DE DISTRIBUCIÓN DE TAMAÑO DE PARTÍCULA |  | VERSIÓN 1
F-LAB-CAL-000
pág 1 de 2
LABORATORIO DE METALURGIA
ENSAYO Nº | E6595
FECHA | 2021-10-04
MUESTRA | M10247
CLIENTE | SGC
CODIGO USUARIO MUESTRA | Analista FHILLY ABUETA | Vo. Bo
RESULTADOS
Tamaño del 66% pasante - d66 (micrometros) |  | 141.6078
,
Muestra (g) | Código laboratorio SGC | ANALISIS DE TAMAÑO DE PARTÍCULA POR TAMIZAJE HÚMEDO
109.6
Micrometros | PESO (g) | PORCENTAJE (%) EN PESO RETENIDO | % ACUMULADO PASANTE
2000 | 0 | 0 | 100
1400 | 0 | 0 | 100
1180 | 0 | 0 | 100
600 | 2.9 | 2.645985 | 97.35401
425 | 6.8 | 6.20438 | 91.14964
300 | 6.8 | 6.20438 | 84.94526
212 | 8.3 | 7.572993 | 77.37226
150 | 10.9 | 9.945255 | 67.42701
106 | 8.2 | 7.481752 | 59.94526
75 | 8.2 | 7.481752 | 52.4635
45 | 7 | 6.386861 | 46.07664
FONDO | 50.5 | 46.07664 | 0
MUESTRA FINAL | 109.6 | 100 | -100
OBSERVACIONES:

## 4min
| ANÁLISIS DE DISTRIBUCIÓN DE TAMAÑO DE PARTÍCULA |  | VERSIÓN 1
F-LAB-CAL-000
pág 1 de 2
LABORATORIO DE METALURGIA
ENSAYO Nº | E6595
FECHA | 2021-10-04
MUESTRA | M10247
CLIENTE | SGC
CODIGO USUARIO MUESTRA | Analista FHILLY ABUETA | Vo. Bo
RESULTADOS M1
Tamaño del 66% pasante - d66 (micrometros) |  | 113.2789
,
Muestra (g) | Código laboratorio SGC | ANALISIS DE TAMAÑO DE PARTÍCULA POR TAMIZAJE HÚMEDO
116.3
Micrometros | PESO (g) | PORCENTAJE (%) EN PESO RETENIDO | % ACUMULADO PASANTE
2000 | 0 | 0 | 100
1400 | 0 | 0 | 100
1180 | 0 | 0 | 100
600 | 4.2 | 3.61135 | 96.38865
425 | 5.3 | 4.55718 | 91.83147
300 | 8.5 | 7.308684 | 84.52279
212 | 6.6 | 5.674979 | 78.84781
150 | 9.1 | 7.824592 | 71.02322
106 | 7 | 6.018917 | 65.0043
75 | 5.3 | 4.55718 | 60.44712
45 | 7.7 | 6.620808 | 53.82631
FONDO | 62.6 | 53.82631 | 0
MUESTRA FINAL | 116.3 | 100 | -100
OBSERVACIONES:

## 6 min
| ANÁLISIS DE DISTRIBUCIÓN DE TAMAÑO DE PARTÍCULA |  | VERSIÓN 1
F-LAB-CAL-000
pág 1 de 2
LABORATORIO DE METALURGIA
ENSAYO Nº | E6595
FECHA | 2021-10-06
MUESTRA | M10247
CLIENTE | SGC
CODIGO USUARIO MUESTRA | Analista FHILLY ABUETA | Vo. Bo
RESULTADOS M1
Tamaño del 66% pasante - d66 (micrometros) |  | 171.3799
,
Muestra (g) | Código laboratorio SGC | ANALISIS DE TAMAÑO DE PARTÍCULA POR TAMIZAJE HÚMEDO
103.6
Micrometros | PESO (g) | PORCENTAJE (%) EN PESO RETENIDO | % ACUMULADO PASANTE
2000 | 0 | 0 | 100
1400 | 0 | 0 | 100
1180 | 0 | 0 | 100
600 | 1.4 | 1.351351 | 98.64865
425 | 5 | 4.826255 | 93.82239
300 | 9.6 | 9.266409 | 84.55598
212 | 9.2 | 8.880309 | 75.67568
150 | 15.3 | 14.76834 | 60.90734
106 | 5.1 | 4.92278 | 55.98456
75 | 6.2 | 5.984556 | 50
45 | 3.3 | 3.185328 | 46.81467
FONDO | 48.5 | 46.81467 | 0
MUESTRA FINAL | 103.6 | 100 | -100
OBSERVACIONES:

## 8 min
| ANÁLISIS DE DISTRIBUCIÓN DE TAMAÑO DE PARTÍCULA |  | VERSIÓN 1
F-LAB-CAL-000
pág 1 de 2
LABORATORIO DE METALURGIA
ENSAYO Nº | E6595
FECHA | 2021-10-04
MUESTRA | M10247
CLIENTE | SGC
CODIGO USUARIO MUESTRA | Analista FHILLY ABUETA | Vo. Bo
RESULTADOS M1
Tamaño del 66% pasante - d66 (micrometros) |  | 136.2231
,
Muestra (g) | Código laboratorio SGC | ANALISIS DE TAMAÑO DE PARTÍCULA POR TAMIZAJE HÚMEDO
117.7
Micrometros | PESO (g) | PORCENTAJE (%) EN PESO RETENIDO | % ACUMULADO PASANTE
2000 | 0 | 0 | 100
1400 | 0 | 0 | 100
1180 | 0 | 0 | 100
600 | 1 | 0.8496177 | 99.15038
425 | 5.2 | 4.418012 | 94.73237
300 | 9.9 | 8.411215 | 86.32116
212 | 9.7 | 8.241291 | 78.07986
150 | 11.4 | 9.685641 | 68.39422
106 | 9 | 7.646559 | 60.74766
75 | 7.3 | 6.202209 | 54.54545
45 | 6.7 | 5.692438 | 48.85302
FONDO | 57.5 | 48.85302 | 0
MUESTRA FINAL | 117.7 | 100 | -100
OBSERVACIONES:

## 10 min
| ANÁLISIS DE DISTRIBUCIÓN DE TAMAÑO DE PARTÍCULA |  | VERSIÓN 1
F-LAB-CAL-000
pág 1 de 2
LABORATORIO DE METALURGIA
ENSAYO Nº | E6595
FECHA | 2021-10-04
MUESTRA | M10247
CLIENTE | SGC
CODIGO USUARIO MUESTRA | Analista FHILLY ABUETA | Vo. Bo
RESULTADOS M1
Tamaño del 66% pasante - d66 (micrometros) |  | 97.62392
,
Muestra (g) | Código laboratorio SGC | ANALISIS DE TAMAÑO DE PARTÍCULA POR TAMIZAJE HÚMEDO
116.7
Micrometros | PESO (g) | PORCENTAJE (%) EN PESO RETENIDO | % ACUMULADO PASANTE
2000 | 0 | 0 | 100
1400 | 0 | 0 | 100
1180 | 0 | 0 | 100
600 | 1.2 | 1.028278 | 98.97172
425 | 4.4 | 3.770351 | 95.20137
300 | 8.2 | 7.026564 | 88.17481
212 | 8.4 | 7.197943 | 80.97686
150 | 8.5 | 7.283633 | 73.69323
106 | 7.6 | 6.512425 | 67.18081
75 | 5.1 | 4.37018 | 62.81063
45 | 7.7 | 6.598115 | 56.21251
FONDO | 65.6 | 56.21251 | 0
MUESTRA FINAL | 116.7 | 100 | -100
OBSERVACIONES:

## General
TABLA LVI.
TIEMPOS DE MOLIENDA Y PORCENTAJE ACUMULADO PASANTE
Tamaño del 80% pasante - d80 (micrometros)
| 626.0408 | 242.5349 | 229.8667 | 254.8522 | 232.5031 | 203.6847
Tiempo (min)
Micrometros | 0 | 2 | 4 | 6 | 8 | 10
2000 | 100 | 100 | 100 | 100 | 100 | 100
1400 | 100 | 100 | 100 | 100 | 100 | 100 | Retenido 45µm
1180 | 99.37888 | 100 | 100 | 100 | 100 | 100 | 0 | 2 | 4 | 6 | 8 | 10
600 | 79.08903 | 97.35401 | 96.38865 | 98.64865 | 99.15038 | 98.97172 | 90.78675 | 53.92336 | 46.17369 | 53.18533 | 51.14698 | 43.78749
425 | 65.42443 | 91.14964 | 91.83147 | 93.82239 | 94.73237 | 95.20137
300 | 53.20911 | 84.94526 | 84.52279 | 84.55598 | 86.32116 | 88.17481
212 | 42.75362 | 77.37226 | 78.84781 | 75.67568 | 78.07986 | 80.97686
150 | 31.67702 | 67.42701 | 71.02322 | 60.90734 | 68.39422 | 73.69323
106 | 23.18841 | 59.94526 | 65.0043 | 55.98456 | 60.74766 | 67.18081
75 | 16.87371 | 52.4635 | 60.44712 | 50 | 54.54545 | 62.81063
45 | 9.213251 | 46.07664 | 53.82631 | 46.81467 | 48.85302 | 56.21251
FONDO | 2.131628e-14 | 0 | 0 | 0 | 0 | 0
[8 empty] | Fig. 36. Cinética de molienda escoria (d80) |  |  |  |  | Fig. 37. Cinética de molienda porcentaje retenido 45 micrómetros
Fig. 35. Resultados prueba de moliendabilidad en molino de impacto (anillos)

## Cinética de molienda
TABLA LVII.
PORCENTAJE PASANTE Y PORCENTAJE ESPERADO EN EL TIEMPO t
t | %Q | %Q esperado
0 | 90.78675 | 90.78675
2 | 53.92336 | 53.92336
4 | 46.17369 | 46.17369
10 | 43.78749 | 34.96083
12 | 0 | 32.67128
TABLA LVIII.
CINÉTICA DE MOLIENDA
tiempo | retenido +45 micrómetros |  |  | log |  | log |  | log
| %Q | Q0/Q2 | Q0/Q1 | Q0/Q2 | Q0/Q1 | LOG(Q0/Q2) | LOG(Q0/Q1) | t2 | t1
0 | 90.78675
2 | 53.92336 |  | 1.683626 |  | 0.2262455 |  | -0.64542 |  | 0.30103
4 | 46.17369 | 1.966201 |  | 0.2936279 |  | -0.5322027 |  | 0.60206
m= | 0.3760997
k0= | 0.1743262
k= | 0.401401
Fig. 38. Cinética escoria de aluminio

## molienda 0 min (hidden)
| ANÁLISIS DE DISTRIBUCIÓN DE TAMAÑO DE PARTÍCULA |  | VERSIÓN 1
F-LAB-CAL-000
pág 1 de 2
LABORATORIO DE METALURGIA
ENSAYO Nº | E6497
FECHA | 2021-05-27
MUESTRA | M10073 / CABEZA PROCESO VEM
CLIENTE | SGC
CODIGO USUARIO MUESTRA | Analista HAROLD CONCHA | Vo. Bo
RESULTADOS
Tamaño del 80% pasante - d80 (micrometros) |  | 1400
Muestra (g) | Código laboratorio SGC | ANALISIS DE TAMAÑO DE PARTÍCULA POR TAMIZAJE HÚMEDO
0 minutos
Micrometros | PESO (g) | PORCENTAJE (%) EN PESO RETENIDO | % ACUMULADO PASANTE
2000 |  | #DIV/0! | #DIV/0!
1400 |  | #DIV/0! | #DIV/0!
1180 |  | #DIV/0! | #DIV/0!
1000 |  | #DIV/0! | #DIV/0!
600 |  | #DIV/0! | #DIV/0!
425 |  | #DIV/0! | #DIV/0!
300 |  | #DIV/0! | #DIV/0!
212 |  | #DIV/0! | #DIV/0!
150 |  | #DIV/0! | #DIV/0!
106 |  | #DIV/0! | #DIV/0!
75 |  | #DIV/0! | #DIV/0!
45 |  | #DIV/0! | #DIV/0!
FONDO |  | #DIV/0! | #DIV/0!
MUESTRA FINAL | 0 | #DIV/0! | #DIV/0!
OBSERVACIONES:

## molioenda 0 min triturado (hidden)
| ANÁLISIS DE DISTRIBUCIÓN DE TAMAÑO DE PARTÍCULA |  | VERSIÓN 1
F-LAB-CAL-000
pág 1 de 2
LABORATORIO DE METALURGIA
ENSAYO Nº
FECHA
MUESTRA
CLIENTE
CODIGO USUARIO MUESTRA | Analista HAROLD CONCHA | Vo. Bo
RESULTADOS
Tamaño del 80% pasante - d80 (micrometros) |  | 1400
Muestra (g) | Código laboratorio SGC | ANALISIS DE TAMAÑO DE PARTÍCULA POR TAMIZAJE HÚMEDO
triturada
Micrometros | PESO (g) | PORCENTAJE (%) EN PESO RETENIDO | % ACUMULADO PASANTE
2000 |  | 0 | 100
1400 |  | 0 | 100
1180 |  | 0 | 100
1000 |  | 0 | 100
600 |  | 0 | 100
425 |  | 0 | 100
300 |  | 0 | 100
212 |  | 0 | 100
150 |  | 0 | 100
106 |  | 0 | 100
75 |  | 0 | 100
45 |  | 0 | 100
FONDO | 19.06 | 100 | 0
MUESTRA FINAL | 19.06 | 100 | -100
OBSERVACIONES:
OBSERVACIONES: